## Vstupní údaje + výsledky
Stanovení zbytkové životnosti asfaltového souvrství netuhé vozovky (RePaLife)
Nástroj pro orientační stanovení zbytkové životnosti vozovky při neexistenci jejího podrobného diagnostického průzkumu (výsledky měření unosnosti FWD a podrobné analýzy materiálů konstrukčních vrstev)
Pozemní komunikace č. | II/236
Úsek | km 0.000 - km 1.000
Obrusná asfaltová vrstva |  |  | Ložní asfaltová vrstva |  |  | Podkladní asfaltová vrstva
Typ směsi: | ACO 11S (PMB 25/55) |  | Typ směsi: | ACL 16S (PMB 25/55) |  | Typ směsi: | ACP 22S
Návrhový modul pružnosti (TP170): | 9000 | MPa | Návrhový modul pružnosti (TP170): | 9000 | MPa | Návrhový modul pružnosti (TP170): | 7500 | MPa
Tloušťka vrstvy: | 4 | cm | Tloušťka vrstvy: | 6 | cm | Tloušťka vrstvy: | 6 | cm
Ekvivalentní modul pružnosti asfaltem stmelených vrstev |  | 8437.5 |  |  | MPa
Původní návrhové (teoretické) období vozovky (roků) | 25 |  | Průměrná denní intenzita TNVk (návrhová) | 3000 |  | Celkový počet TNV za návrhové období | 27375000 |  | 27375000
Délka období vozovky v provozu (roků) | 12 |  | Průměrná denní intenzita TNVskut (v uplynulém období) | 1500 |  | Celkový počet TNV co přejelo za uplynulé období | 6570000
Procentuální výskyt trhliv v krytu vozovky (%) | 15 |  | Průměrná denní intenzita TNVplan (v dalším období) | 4000 |  |  |  |  | 20805000 | 14.25
Zbytková životnost vozovky při nezměněné skladbě asfaltového souvrství (roky) |  |  |  | 7.128201
rovnice převádějící množství trhlin na povrchu vozovky na snížený modul asfaltem stmelených vrstev
[6 empty] | y = 495933x-0,934 |  |  | 495933 | -0.934 | 39532.45 | 80556.66
[6 empty] | snížený modul vzhledem k trhlinám |  |  |  | 4416.669
[6 empty] | 100 % počáteční modul |  |  |  | 9000
Dcd při sníženém modulu
[6 empty] | y = 242336x-1,414 |  |  | 242336 | -1.414 | 1.699236
[6 empty] | Dcd | 0.85
15
[7 empty] | 0-5 % | 0 | <
[7 empty] | 5-10 % | 0.92 | >
[7 empty] | více jak 10 % | 1.699236
[7 empty] | MAX | 1.699236
Note on A9: Vyber typ obrusné vrstvy
Note on D9: Vyber typ ložní vrstvy
Note on G9: Vyber typ podkladní vrstvy
Note on A13: Zadej toušťku obrusné vrstvy
Note on D13: Zadej tloušťku ložní vrtsvy
Note on G13: Zadej tloušťku podkladní vrstvy

## Data - směsi a moduly
Typ směsi - obrus | Modul pružnosti (MPa) | Typ směsi - ložní | Modul pružnosti (MPa) | Typ směsi - podkladní | Modul pružnosti (MPa)
ACO 8 | 5500 | ACL 16 | 5500 | ACP 16S | 7500
ACO 11 | 5500 | ACL 16+ | 7500 | ACP 16+ | 5500
ACO 11+ | 7500 | ACL 16S (PMB 25/55) | 9000 | ACP 22S | 7500
ACO 11S (PMB 25/55) | 9000 | ACL 16S (PMB 45/80; silniční asfalt) | 7500 | ACP 22+ | 5500
ACO 11S (PMB 45/80; silniční asfalt) | 7500 | ACL 22 | 5500 | ACP 16 RBL | 8500
ACO 16 | 5500 | ACL 22+ | 7500 | ACP 22 RBL | 8500
ACO 16+ | 7500 | ACL 22S | 9000 | VMT 16 (PMB 25/55; 30/45) | 9000
SMA 11+ | 5500 | VMT 16 (PMB 25/55; 30/45) | 9000 | VMT 16 (PMB 10/40; 20/30; TSA) | 11000
SMA 11S | 5500 | VMT 16 (PMB 10/40; 20/30; TSA) | 11000 | VMT 22 (PMB 25/55; 30/45) | 9000
BBTM 11 A S | 9000 | VMT 22 (PMB 25/55; 30/45) | 9000 | VMT 22 (PMB 10/40; 20/30; TSA) | 11000
BBTM 11 C S | 9000 | VMT 22 (PMB 10/40; 20/30; TSA) | 11000
BBTM 11 A + | 7500 | SMA 16 L | 9000
BBTM 11 C + | 7500 | SMA 22 L | 9000
BBTM 11 A | 5500
BBTM 11 C | 5500
BBTM 8 NH | 5000
SMA 8 NH | 5000